## A-D.- FICHA
SERVICIO DE CONSULTORIA PARA EL INVENTARIO ESPECIALIZADO DE LA INFRAESTRUCTURA VIAL EN LOS TRAMOS DE LA RED VIAL NACIONAL NO CONCESIONADA
FICHA SCAP
SECCION (A) : IDENTIFICACIÓN Y UBICACIÓN
|  |  |  | Nombre |  | PUENTE |  |  | 1
|  |  |  | Código |  | MO-100.002A |  |  | 2
Altitud: |  |  | 3 | Dpto Político: |  | LIMA | 6 |  | Pob. mas cercano |  | Matalaque | 10
Latitud |  |  | 4 | Dpto Vial |  | LIMA | 7 |  | Ruta |  |  | 11
Longitud |  |  | 5 | Provincia |  | LIMA | 8 |  | Kilometraje |  | 30298 | 12
|  |  |  | Distrito |  | Matalaque | 9 |  | Tipo de Ruta |  | Nacional | 13
SECCION (B): DATOS GENERALES
Puente sobre: | Río |  | 1 |  |  | Número de Proyecto: |  |  |  |  | 10
Nombre: | Tambo |  | 2 |  |  | Año de Construcción: |  |  |  |  | 11
Longitud Total: | 31.2 |  | 3 |  |  | Última Inspección: |  |  | 2026-10-13 |  | 12 | mm/dd/aa
Num de vías de tránsito: | 1 |  | 4 |  |  | Último Trabajo: |  |  | Sin Informacion |  | 13
Ancho de Calzada: | 3.5 |  | 5 |  |  | Tipo de Servicio: |  |  | Camiones hasta Cierta Carga |  |  | 14
Sobrecarga de Diseño: |  |  | 6 |  |  | Flujo de Tráfico: |  |  | 81 |  | 15
Ancho de Vereda: | 0.6 |  | 7 |  |  | Año: |  |  | 2025 |  | 16
Altura Libre Superior: |  |  | 8 |  |  | % Camiones y Buses: |  |  | 9% |  | 17
Altura Libre Inferior: | 5.63 |  | 9 |  |  | Alineamiento: |  |  | Recto |  | 18
[6 empty] | Condiciones Ambientales: |  |  | Moderado |  | 19
Sobre |  |  | Alineamiento |  |  | Tipo de Servicio |  |  | Condiciones Ambientales
Río |  |  | Recto |  |  | Irrestricto |  |  | Severo
Quebrada Seca |  |  | Curvo |  |  | Solo Automoviles |  |  | Moderado |  |  | Tipo de ruta
Quebrada |  |  | Esviado |  |  | Solo Camiones |  |  | Benigno |  |  | Nacional
Canal | [5 empty] | Camiones hasta Cierta Carga | [5 empty] | Departamental
Carretera | [5 empty] | Fuera de Servicio | [5 empty] | Vecinal
FFCC
Valle (Viaducto Elevado)
Zona Urbana (Viaducto elevado)
SECCION (C): DATOS DEL PUENTE
Num Tram: | 1 |  | 1 | Long. 1ºTramo: |  | 31.2 | 4
Tramos: | Iguales |  | 2 | Long. 2ºTramo: |  | - | 5
Longitud Total: | 31.2 |  | (Igual a B-3) | Long. 3ºTramo: |  | - | 6
Luz Principal: | 30.45 |  | 3
C.1 : TRAMO 1 (PRINCIPAL) | [5 empty] | C.2 :TRAMO 2
{Sección 1} | [5 empty] | {Sección 2} | (igual a Sección 1) | [5 empty] | DEFINITIVO
{Subsección a} | [12 empty] | Losa
Categoría: | DEFINITIVO |  | 1 |  |  | Categoría: |  |  |  |  | 1 |  | Losa con Vigas
Portico
Tipo : | Losa con Vigas |  | 2 |  |  | Tipo : |  |  |  |  | 2 |  | Arco
Reticulado
Caract. Secundaria: |  |  |  | 3 |  | Caract. Secundaria: | [5 empty] | 3 | Colgante
{Subsección b} | [12 empty] | Atirantado
Condición de borde: | Empotrado |  | 4 |  |  | Condición de borde: |  |  |  |  | 4 |  | PROVISIONALES
{Subsección c} | [12 empty] | Modular
Material Predom: | Concreto armado |  | 5 |  |  | Material Predom: |  |  |  |  | 5 |  | Tipo Yawata
Otros
{Si Nº de tramos > 1 y son desiguales, Sección 2} | [12 empty] | ALCANTARILLA
Marco
Circular/Ovalada
Arco
Portico
C.3 : TABLERO DE RODADURA | [12 empty] | Otros
ARTESANALES
{Sección 3} | [12 empty] | Vigas de Troncos de Arboles
Arcos/Porticos de Mamposteria de piedra
{Subsección a} |  |  |  | {Subsección b} | [8 empty] | Arco de Concreto Simple
LOSA |  |  |  | VIGAS | [8 empty] | Losa de Concreto Reforzado con rieles de FFCC
Otros
Material: | Concreto Armado |  | 1 | Tipo: |  | Viga Longitudinal | 5
Espesor: | 0.2 |  | 2 | Nº de Vigas |  | 2 | 6 | [5 empty] | ELEMENTOS SECUNDARIOS
[13 empty] | VIGA | MIXTA
Superficie de Desgaste: | Concreto Pobre |  | 3 | Material |  | Concreto Armado | 7 | [6 empty] | CAJON
Espesor de Sup.desgaste | 0 |  | 4 | Forma: |  | Reticulada | 8 |  | Separación/ejes |  | 4 | 10 | RETICULADO | TABLERO SUEPRIOR
|  |  |  | Peralte: |  | 1.65-2.95m | 9 |  | Ancho-Base |  | 0.5 | 11
{Si Nº de tramos > 1 y son desiguales, Sección 4}
{Sección 4} | (igual a Sección 3)
C.4 : SUBESTRUCTURA
{Sección 5}
{Subsección a} | [5 empty] | Estribo Izquierdo |  |  | Estribo Derecho
Elevación |  |  |  | Tipo: |  | Portico | 1 |  | Portico |  | 1
|  |  |  | Material: |  | Concreto Armado | 2 |  | Concreto Armado |  | 2
Cimentación: |  |  |  | Tipo: |  | Zapata | 3 |  | Zapata |  | 3
|  |  |  | Material: |  | Concreto Armado | 4 |  | Concreto Armado |  | 4
{Si Nº de tramos > 1, continua Subsección b}
Tramos | Categoría/Tipo
Iguales | DEFINITIVO |  |  | PROVISIONALES |  |  | ALCANTARILLA |  |  |  | ARTESANALES
Desiguales | Losa |  |  | Modular |  |  | Marco |  |  |  | Vigas de Troncos de Arboles
| Losa con Vigas |  |  | Tipo Yawata |  |  | Circular/Ovalada |  |  |  | Arcos/Porticos de Mamposteria de piedra
DEFINITIVO | Portico |  |  | Otros |  |  | Arco |  |  |  | Arco de Concreto Simple
PROVISIONALES | Arco | [5 empty] | Portico |  |  |  | Losa de Concreto Reforzado con rieles de FFCC
ALCANTARILLA | Reticulado | [5 empty] | Otros |  |  |  | Otros
ARTESANALES | Colgante
Atirantado
Cond. De Borde |  | Mat. Predominante Tramo |  |  |  | Material-Losa |  | Supericie de Desgaste
Simp. Apoyado |  |  | Concreto armado |  |  | Concreto Armado |  |  | Asfalto
Continuo |  |  | Concreto Pretensado |  |  | Concreto Pretensado |  |  | Concreto (Vaciado con Losa)
Gerber |  |  | Acero Estructural |  |  | Plancha Metálica corrugada |  |  | Concreto Pobre
Articulado |  |  | Cables de Acero |  |  | Madera |  |  | Madera
Empotrado |  |  | Planchas de Acero Corrugado |  |  | Otros |  |  | Metálica
Sob. El terreno |  |  | Madera
Otros |  |  | Otros
| Tipo de Vigas |  |  | Material-Vigas |  |  | Forma-Viga
| No aplicable |  |  | Concreto Armado |  |  | Rectangular
| Viga Longitudinal |  |  | Concreto Pretensado |  |  | I
| Viga Transversal |  |  | Metálico |  |  | Cajón
| Otros |  |  | Madera |  |  | Reticulada
Otros
Tipo de Elevación |  | Material-Elevación |  |  |  | Tipo de Cimentación |  |  | Material-Cimentación
Gravedad |  |  | Concreto Simple |  |  | Zapata |  |  | Concreto Simple
Cantilever |  |  | Concreto Armado |  |  | Caisson |  |  | Concreto Armado
Portico |  |  | Mampostería de Piedra |  |  | Pilotes |  |  | Acero
Cajon |  |  | Madera |  |  | Otros |  |  | Madera
Otros | [8 empty] | Otros
Sin datos
Pilares
{Subsección b}
Elevación | NO APLICA |  | Pilar 1 |  |  | Pilar 2 |  |  | Pilar 3, 4 y 5
Tipo: |  |  |  | 5 |  |  | 5 |  |  |  | 5
Material: |  |  |  | 6 |  |  | 6 |  |  |  | 6
Cimentación | NO APLICA
Tipo: |  |  | Otros | 7 |  | Otros | 7 |  | Otros |  | 7
Material: |  |  |  | 8 |  |  | 8 |  |  |  | 8
{Subsección c}
Macizos/Cámaras de Anclaje
Elevación | NO APLICA |  | Izquierdo |  |  |  | Derecho
Tipo: |  |  |  | 9 |  |  |  |  | 9
Material: |  |  |  | 10 |  |  |  |  | 10
Cimentación | NO APLICA
Tipo: |  |  |  | 11 |  |  |  |  | 11
Material: |  |  |  | 12 |  |  |  |  | 12
PILARES
Tipo de Elevación |  | Material de Elevación |  |  |  |  | Tipo-Cimentación |  |  |  | Material-Cimentación
Columna Capitel |  |  | Concreto Simple |  |  |  | Zapata |  |  |  | Concreto Simple
Columna Tarjeta |  |  | Concreto Armado |  |  |  | Caisson |  |  |  | Concreto Armado
Portico |  |  | Acero |  |  |  | Pilotes |  |  |  | Acero
Otros |  |  | Madera |  |  |  | Otros |  |  |  | Madera
Otros
MACIZOS/CAMARAS DE ANCALJE
Tipo de Elevación |  | Material de Elevación |  |  |  |  | Tipo-Cimentación |  |  |  | Material-Cimentación
Macizo |  |  | Concreto Simple |  |  |  | Zapata |  |  |  | Concreto Simple
Hueco |  |  | Concreto Armado |  |  |  | Otros |  |  |  | Concreto Armado
Otros
C.5 :DETALLES
{Sección 6}
{Subsección a} | [5 empty] | {Subsección b}
Barandas | [5 empty] | Veredas y Sardineles
Tipo | Postes y pasamanos |  | 1 |  |  | Ancho de Vereda: |  |  | 0.6 |  | (Igual a B7)
Material | Acero |  | 2 |  |  | Altura Sardinel: |  |  | 0.15 |  | 4
Caract. Secundaria: | 3 pasamanos |  |  | 3 |  | Material: |  |  | Concreto |  | 5
{Subsección c}
Apoyos |  |  |  | Apoyo 1 |  | Apoyo 2
| Tipo |  | 6
| Material: |  | 7
| Ubicación: |  | 8
| Número: |  | 9
{Subsección d} | NO HAY
Juntas de Expansión | Tipo: | Material | 10 | No Aplica |  | No Aplica
| Material | Material | 11
{Subsección e}
Drenaje Calzada | Tipo: | Material | 12 | Tubo
| Material | Material | 13 | PVC
C.6 : ACCESOS
{Sección 7}
|  |  | Acceso Izquierdo | [5 empty] | Acceso Derecho
Longitud de Transición: | Material |  |  | 1 | [6 empty] | 2
Alineamiento respecto al puente | Material |  | Curva a | derecha |  | 3 |  |  | Curva a |  | izquierda | 4
Ancho de Calzada: | Material |  | 3.6 | 5 |  |  |  |  | 3.7 |  | 6
Ancho Total de Bermas | Material |  |  | 7 | [6 empty] | 8
Pendiente Alta: | Material |  | Si | 9 |  |  |  |  | No |  | 10
Visibilidad: | Material |  | Regular | 11 |  |  |  |  | Regular |  | 12
Tipo-Barandas |  | Material-Barandas |  |  | Material-Veredas |  |  |  | Tipo-Apoyos |  |  | Mat-Apoyos | Caract secund barandas
Postes y pasamanos |  |  | Concreto |  |  | Concreto |  |  | Articulado Fijo |  |  | Acero | 1 pasamano
Parapeto |  |  | Acero |  |  | Acero |  |  | Deslizante |  |  | Elastomero | 2 pasamanos
Guardavias |  |  | Madera |  |  | Madera |  |  | Roller |  |  | Concreto | 3 pasamanos
No hay |  |  | Mixto | [5 empty] | Rocker |  |  | Flexcel | New Jersey
[9 empty] | Eslabon y pin |  |  |  | Parapeto con 1 pasamano
[9 empty] | No hay |  |  |  | Parapeto con 1 pasamano
Tipo-Juntas |  | Material-Juntas |  |  | Tipo-Drenaje |  |  | Material-Drenaje |  |  |  | Alineamiento
Vacio |  | Metálico |  |  | Tubo |  |  | Acero |  |  |  | Paralelo
Planchas Deslizantes |  | Jebe |  |  | Canaleta |  |  | Concreto |  |  |  | Perpendicular
Tipo Peine |  | Mastic Epoxico |  |  | Otros |  |  | PVC |  |  |  | Inclinado
Tipo Comprensible/Expansible |  | Otros |  |  | No tiene |  |  | Otros |  |  |  | Curva a
Visibilidad |  |  | Pendiente Alta: | Material
Buena |  |  | Si
Regular |  |  | No
Mala
C.7 : SEGURIDAD VIAL
Si
{Sección 8}
|  |  | Acceso Izquierdo |  |  |  | Acceso Derecho | [5 empty] | No
Señal Informativa: |  |  | Si | Cartel de puente |  | 1 | No |  |  |  | 2
Señal Preventiva |  |  | No |  |  | 3 | No |  |  |  | 4
Señal Reglamentaria |  |  | No |  |  | 5 | No |  |  |  | 6
Señalización Horizontal: |  |  | No |  |  | 7 | No |  |  |  | 8
C.8 : SOBRECARGA
{Sección 9}
Carga de Diseño: | Sin informacion |  | (Igual a B6) | Carga Máxima Actual: |  |  | 20 ton |  | 1 | (Según estudio de transito)
Carga en el Futuro | HL93 |  | 2 | Sobreesfuerzo: |  |  | SIN DATOS |  | 3
Señalización de Carga: | Si tiene |  | 4
C.9 :RUTA ALTERNA
{Sección 10}
Tipo: Otras Rutas |  |  |  | 1 |  |  |  |  | 2
Vado | NO HAY |  |  |  |  | Puente Paralelo | NO HAY
Dist de Puente: |  |  | 3 |  |  | Posibilidad a Construir: |  |  | Si |  |  | 9
Período de Funcionamiento: |  |  | 4 |  |  | Longitud Total: |  |  | 10
Profund de Aguas Mínimas |  |  | 5 |  |  | Substructura |  |  | 11
Naturaleza del Suelo: |  |  | 6 |  |  | Tipo: |  |  | 12
Variante Existente: |  |  | 7
Necesidad de Construirlo |  |  | 8
C 10 : CONDICIÓN DEL SECTOR DE LA CARRETERA
{Sección 11}
|  |  |  | Cond.Carretera: |  |  | Regular |  | 1
Señal Informativa: |  |  | Cartel del Puente
Señal Preventiva |  |  | Cartel Rombo Amarillo-Curvas
|  |  | Cartel Rombo Amarillo-Intersecciones | [5 empty] | Posibilidad a Construir:
|  |  | Cartel Rombo Amarillo-Pendientes Altas | [5 empty] | Si
No
Existe otro puente paralelo
Señal Reglamentaria |  |  | Cartel rectangular negro-rojo (Ceda el paso)
Cartel rectangular negro-rojo (No adelantar)
Cartel rectangular negro-rojo (Velocidad Máxima)
Señalización Horizontal: |  |  | Marcas en la Calzada
|  |  | Substructura: |  |  | Cond. Carretera |  |  | Nat. Del Suelo
|  |  | Similar al existente |  |  | Buena |  |  | Roca
|  |  | Diferente |  |  | Regular |  |  | Conglomerado
[6 empty] | Mala |  |  | Piedra
[6 empty] | Muy mala |  |  | Arena
Arcilla
Otros
SECCION (D) : DATOS TOPOGRAFICOS DE SUELOS E HIDROLOGICOS
D.1 : SUELO DE CIMENTACIÓN
{Sección 1}
| Estribo Izq |  | Estribo Der |  |  | Pilar 1 | Pilar 2 |  | Pilar 3
| 1 |  | 2 |  |  | 3 | 4 |  | 5
Material | Conglomerado |  | Conglomerado
Comentarios
D.2 :NIVELES DE LAS AGUAS
{Sección 2}
Aguas Máximas: | 1840.13 |  | 1 |  |  | Periodo de Aguas Maximas: |  |  | Enero - Abril |  |  | 2
Aguas Mínimas: | 1837.63 | m | 3 |  |  | Período de Estiaje |  |  | Mayo - Diciembre |  | 4
Aguas Extraordinarias: | 1840.69 |  | 5 |  |  | Frecuencia de Retorno |  |  | 140 años |  | 6
Referido a la misma cota con que se ha medido el perfil longitudinal
Galibo determinado en Campo: | 5.63 |  | 7 |  |  | Fecha (dd/mm/aa): |  |  | 2026-10-13 |  | 8
Galibo obtenido del Plano: |  |  | 9
Galibo Aguas Máximas: | 1.5 | m | 10
D.3 : CAPACIDAD HIDRAULICA DEL PUENTE
{Sección 3}
Longitud Aceptable: | Si |  | 1 | Longitud Requerida: |  |  |  |  | 2
Altura Aceptable: | Si |  | 3 | Altura Adicional Requerida: |  |  |  |  | 4
Necesita Encauzamiento: | No |  | 5 | Longitud de Encauzamiento: |  |  |  |  | 6
Socavación del Cauce: | No |  | 7 | Profundidad de Socavación: |  |  |  |  | 8
Material-Suelo de Cimentación
Si |  |  |  | Roca
No |  |  |  | Conglomerado
Piedra
Arena
Arcilla
Aluvional
Otros
D.4 :PERFIL LONGITUDINAL DEL TERRENO
{Sección 4}
Num Ptos: | 15 |  | 1
Pto fijo | [8 empty] | 2
[14 empty] | aguas abajo | centro | aguas arriba
[13 empty] | 0 | 2.484 | 2.414 | 2.344
[13 empty] | 2.88 | 2.275 | 2.362 | 2.449
[13 empty] | 5.75 | 1.636 | 1.9255 | 2.215
Distancia desde un Punto Fijo |  |  | Aguas Abajo |  |  | Aguas Arriba |  |  | eje |  |  |  | EJE
0 | 3 |  | -0.367 | 4 |  | -0.1445 | 5 |  | 0 |  | 6 |  | 0 |  | 5
2.7691 |  |  | -0.3073 |  |  | -0.1279 |  |  | 0.0692 |  |  |  | 0.0993
2.9834 |  |  | 0.0334 |  |  | -0.4148 |  |  | 0.081 |  |  |  | 0.1676
3.2124 |  |  | 0.0334 |  |  | -0.7489 |  |  | -2.5477 |  |  |  | 0.2939
3.4074 |  |  | -0.9346 |  |  | -1.7026 |  |  | -2.555 |  |  |  | 0.171
3.4574 |  |  | -4.5766 |  |  | -2.2113 |  |  | -4.5457 |  |  |  | -2.4578
11.7125 |  |  | -4.5351 |  |  | -4.4647 |  |  | -4.4686 |  |  |  | -2.4724
15.9342 |  |  | -4.5777 |  |  | -4.3388 |  |  | -4.4765 |  |  |  | -2.4651
17.7842 |  |  | -4.5918 |  |  | -4.3388 |  |  | -4.4682 |  |  |  | -4.4558
20.3595 |  |  | -4.5763 |  |  | -4.3358 |  |  | -4.5457 |  |  |  | -4.3787
20.4486 |  |  | -0.0578 |  |  | -0.8986 |  |  | -1.4084 |  |  |  | -4.3782
20.5239 |  |  | 0.789 |  |  | 0.2775 |  |  | 0.862 |  |  |  | -4.4558
20.8921 |  |  | 0.8182 |  |  | 0.4504 |  |  | 0.8752 |  |  |  | -1.3185
23.8624 |  |  | 0.7264 |  |  | 0.488 |  |  | 0.9941 |  |  |  | 0.9519
24.128 |  |  | 0.8726 |  |  | 0.5931 |  |  | 1.0059 |  |  |  | 1.1829
Protección Contra Socavación: |  |  | No | 7 |  | Tipo: |  |  |  |  | 8
|  |  |  | aguas abajo |  | aguas arriba |  |  |  |  | Proteccion contra socavacion
| 1 |  | 0 | -0.367 |  | 0 | -0.1445 |  |  |  | Si
12 | 2 |  | 1.7075 | -0.3073 |  | 0.9089 | -0.1279 |  |  |  | No
| 3 |  | 2.7368 | 0.0334 |  | 2.1616 | -0.4148
| 4 |  | 2.8196 | 0.0334 |  | 3.2636 | -0.7489 |  |  |  | Tipo
| 5 |  | 2.9182 | -0.9346 |  | 4.3774 | -1.7026
| 6 |  | 3.0232 | -4.5766 |  | 5.0315 | -2.2113
| 7 |  | 4.3122 | -4.5351 |  | 5.5074 | -4.4647
| 8 |  | 7.3118 | -4.5777 |  | 17.8582 | -4.3388
| 9 |  | 14.8784 | -4.5918 |  | 17.8614 | -4.3388
| 10 |  | 18.3145 | -4.5763 |  | 17.8635 | -4.3358
| 11 |  | 20.5509 | -0.0578 |  | 19.9475 | -0.8986
| 12 |  | 20.5954 | 0.789 |  | 21.7349 | 0.2775
| 13 |  | 21.3845 | 0.8182 |  | 22.4766 | 0.4504
|  |  | 22.0391 | 0.7264 |  | 22.6419 | 0.488
|  |  | 24.128 | 0.8726 |  | 24.128 | 0.5931

## E.- CROQUIS
SERVICIO DE CONSULTORIA PARA EL INVENTARIO ESPECIALIZADO DE LA INFRAESTRUCTURA VIAL EN LOS TRAMOS DE LA RED VIAL NACIONAL NO CONCESIONADA
FICHA SCAP
SECCION ( E ) : CROQUIS DEL PUENTE
| NOMBRE : | PUENTE
| Ruta : | 0 |  | Progresiva : | 30298
ELEVACION
PLANTA
SECCION TRANSVERSAL
0

## F.1- CONDICION GLOBAL
SERVICIO DE CONSULTORIA PARA EL INVENTARIO ESPECIALIZADO DE LA INFRAESTRUCTURA VIAL EN LOS TRAMOS DE LA RED VIAL NACIONAL NO CONCESIONADA
FICHA SCAP
SECCION (F): CONDICION DEL PUENTE
|  | Puente : | #REF! |  | Ruta : | 0 |  | Progresiva: |  | 30298
F.2 :CONDICION GLOBAL DEL PUENTE
|  |  | 1 | Bueno |  | 3 | Preocupante |  | 5 | Pesimo
|  |  | 0 | Excelente |  | 2 | Regular |  | 4 | Malo
|  | Inspector |  |  |  |  | Fecha de Inspeccion |  |  | 2026-10-13
|  | Supervisor |  |  |  |  | Fecha de Revision
|  | Elemento |  |  | Descripcion
I. SUPERESTRUCTURA
| 104 | Losa de concreto armado (Refuerzo Transversal) |  |  | Se observa eflorescencia y rastros de humedad en las salidas de las tuberías de drenaje, lo que indica posibles filtraciones o deficiencias en el sistema de evacuación de aguas.
| 110 | Viga Principales concreto armado |  |  | Se identifican fisuras diagonales en la viga aguas abajo, cerca del estribo derecho. Además, el concreto presenta decoloración y acumulación de polvo en la superficie.
| 111 | Vigas Secundarias de concreto armado |  |  | Se detectan fisuras verticales en la viga diafragma cercana al estribo derecho. Asimismo, se observa decoloración del concreto y polvo adherido en la superficie.
II. SUBESTRUCTURA
| 202 | Elevación Cuerpo del Estribo de Concreto Armado |  |  | Se observa decoloración del concreto y acumulación de polvo en la superficie. Se evidencian fisuras verticales en la pantalla del estribo derecho.
| 205 | Elevación Alas del Estribo de Concreto Armado |  |  | Se observa decoloración del concreto y acumulación de polvo en la superficie. Además, se presentan rastros de eflorescencia, principalmente en el ala aguas arriba del estribo izquierdo.
| 216 | Zapata de Concreto armado para Estribos
III. DETALLES
| 301 | Capa Asfalto |  |  | Se ha acumulado material de relleno a lo largo de la superficie de rodadura, llegando hasta el borde superior de la vereda. Esto ha generado encharcamiento de agua en la superficie de rodadura, además de obstrucción parcial y total en el ingreso del sistema de drenaje.
| 311 | Vereda Concreto |  |  | Las veredas están parcial y totalmente cubiertas por el material de relleno. En la zona aguas arriba, parte de la vereda se encuentra fracturada. Adicionalmente, se observan fisuras por retracción del concreto.
| 353 | Barandas de Acero |  |  | Los elementos metálicos que conforman la baranda (postes y pasamanos) presentan polvo adherido en la superficie, pérdida parcial de pintura y signos de oxidación superficial.
| 372 | Tuberías PVC |  |  | Los ingresos de las tuberías de drenaje se encuentran parcial o totalmente obstruidos por el material de relleno acumulado en las márgenes de la vía. Además, las salidas de los tubos de PVC están al ras del fondo de la losa, lo que ha generado eflorescencia y humedad en el área circundante.
IV. CAUCE
| 401 | Márgenes del río |  |  | En su mayoría, las márgenes están bien definidas, ya que el terreno es rocoso. Sin embargo, en la margen izquierda aguas abajo se encuentra material de relleno del talud de la carretera, el cual es altamente erosionable.
| 402 | Lecho del río |  |  | Se presenta un caudal torrentoso que transporta material de gran tamaño, lo que podría generar cambios en la estabilidad del cauce en eventos de alta precipitación.
| 407 | Gaviones
V. ACCESOS
| 501 | Señalización |  |  | Solo se cuenta con un cartel informativo en el acceso izquierdo, indicando el nombre, la longitud y la capacidad máxima del puente. No se dispone de señalización preventiva, reglamentaria ni horizontal.
| 510 | Guardavias
| 511 | Pavimento/Afirmado |  |  | En el acceso izquierdo se ha acumulado una gran cantidad de material de relleno, lo que dificulta la transitabilidad. Además, se observan cárcavas que afectan la estabilidad del acceso.
| 530 | Visibilidad |  |  | Debido al alineamiento curvo en los accesos, la visibilidad desde el puente es regular, lo que podría representar un riesgo para la circulación vehicular.

## F.2.-PANEL FOTOGRAFICO
SERVICIO DE CONSULTORIA PARA EL INVENTARIO ESPECIALIZADO DE LA INFRAESTRUCTURA VIAL EN LOS TRAMOS DE LA RED VIAL NACIONAL NO CONCESIONADA
F.2 PANEL FOTOGRAFICO |  |  |  | SI
NO
NOMBRE |  | PUENTE
RUTA |  | 0
PROGRESIVA |  | 30298
LISTA DE FOTOGRAFIAS
NRO. | FECHA | DESCRIPCION | DIGITAL
1 | 2025-02-27 | ACCESO IZQUIERDO: Debido al alineamiento curvo la visibilidad desde el puente es regular, lo que podría representar un riesgo para la circulación vehicular.
2 | 2025-02-27 | AFIRMADO ACCESO IZQUIERDO: En el acceso izquierdo se ha acumulado una gran cantidad de material de relleno, lo que dificulta la transitabilidad. Además, se observan cárcavas que afectan la estabilidad del acceso.
3 | 2025-02-27 | ACCESO DERECHO: Debido al alineamiento curvo la visibilidad desde el puente es regular, lo que podría representar un riesgo para la circulación vehicular.
4 | 2025-02-27 | AFIRMADO ACCESO DERECHO: No se observa daños en el afirmado del acceso derecho.
5 | 2025-02-27 | SUPERFICIE DE RODARURA: Se ha acumulado material de relleno a lo largo de la superficie de rodadura, llegando hasta el borde superior de la vereda. Esto ha generado encharcamiento de agua en la superficie de rodadura, además de obstrucción parcial y total en el ingreso del sistema de drenaje.
6 | 2025-02-27 | AGUAS ARRIBA: Márgenes están bien definidas, ya que el terreno es rocoso. Se presenta un caudal torrentoso que transporta material de gran tamaño, lo que podría generar cambios en la estabilidad del cauce en eventos de alta precipitación.
7 | 2025-02-27 | AGUAS ABAJO: Margen izquierda aguas abajo se encuentra material de relleno del talud de la carretera, el cual es altamente erosionable. Se presenta un caudal torrentoso que transporta material de gran tamaño, lo que podría generar cambios en la estabilidad del cauce en eventos de alta precipitación.
8 | 2025-02-27 | ALA IZQUIERDA AGUAS ARRIBA: Se observa decoloración del concreto y acumulación de polvo en la superficie. Además, se presentan rastros de eflorescencia.
9 | 2025-02-27 | ALA DERECHA AGUAS ARRIBA: Se observa decoloración del concreto y acumulación de polvo en la superficie. Además, se presentan rastros de eflorescencia.
10 | 2025-02-27 | ALA IZQUIERDA AGUAS ABAJO: Se observa decoloración del concreto y acumulación de polvo en la superficie. Además, se presentan rastros de eflorescencia.
11 | 2025-02-27 | ALA DERECHA AGUAS ABAJO: Se observa decoloración del concreto y acumulación de polvo en la superficie. Además, se presentan rastros de eflorescencia.
12 | 2025-02-27 | PANTALLA DE ESTRIBO IZQUIERDO: Se observa decoloración del concreto y acumulación de polvo en la superficie.
13 | 2025-02-27 | PANTALLA DE ESTRIBO DERECHO: Se observa decoloración del concreto y acumulación de polvo en la superficie. Se evidencian fisuras verticales en la pantalla del estribo.
14 | 2025-02-27 | FISURA PANTALLA DE ESTRIBO DERECHO: Se observa fisuras verticales en la pantalla del estribo.
15 | 2025-02-27 | VIGA LONGITUDINAL AGUAS ARRIBA: Presenta decoloración y acumulación de polvo en la superficie.
16 | 2025-02-27 | VIGA LONGITUDINAL AGUAS ABAJO: Se identifican fisuras diagonales en la viga aguas abajo, cerca del estribo derecho. Además, el concreto presenta decoloración y acumulación de polvo en la superficie.
17 | 2025-02-27 | VIGAS TRANSVERSALES: Se detectan fisuras verticales en la viga diafragma cercana al estribo derecho. Asimismo, se observa decoloración del concreto y polvo adherido en la superficie.
18 | 2025-02-27 | FISURA EN VIGA TRANSVERSAL: Se detectan fisuras verticales en la viga diafragma cercana al estribo derecho.
19 | 2025-02-27 | LOSA - CARA INFERIOR: Se observa eflorescencia y rastros de humedad en las salidas de las tuberías de drenaje, lo que indica posibles filtraciones o deficiencias en el sistema de evacuación de aguas.
20 | 2025-02-27 | FONDO DE LOSA - MOHO: Se observa moho en la cara inferior de la losa.
21 | 2025-02-27 | VEREDA AGUAS ARRIBA: Se encuentra parcial y totalmente cubiertas por el material de relleno. Adicionalmente, se observan fisuras por retracción del concreto.
22 | 2025-02-27 | VEREDA AGUAS ARRIBA - FRACTURA: En la zona aguas arriba cara lateral, parte de la vereda se encuentra fracturada.
23 | 2025-02-27 | VEREDA AGUAS ABAJO: Se encuentra parcial y totalmente cubiertas por el material de relleno. Adicionalmente, se observan fisuras por retracción del concreto.
24 | 2025-02-27 | BARANDA AGUAS ARRIBA: Los elementos metálicos que conforman la baranda (postes y pasamanos) presentan polvo adherido en la superficie, pérdida parcial de pintura y signos de oxidación superficial.
25 | 2025-02-27 | TRAMO DE BARANDA AGUAS ARRIBA: Se observa oxido superficial y desprendimiento de pintura.
26 | 2025-02-27 | BARANDAS AGUAS ABAJO: Los elementos metálicos que conforman la baranda (postes y pasamanos) presentan polvo adherido en la superficie, pérdida parcial de pintura y signos de oxidación superficial.
27 | 2025-02-27 | TRAMO DE BARANDA AGUAS ABAJO: Se observa oxido superficial y desprendimiento de pintura.
28 | 2025-02-27 | TUBERIA DE DRENAJE AGUAS ARRIBA-ABAJO: Los ingresos de las tuberías de drenaje se encuentran parcial o totalmente obstruidos por el material de relleno acumulado en las márgenes de la vía.
29 | 2025-02-27 | TUBERIA DE DRENAJE AGUAS ARRIBA-ABAJO: Las salidas de los tubos de PVC están al ras del fondo de la losa, lo que ha generado eflorescencia y humedad en el área circundante.
30 | 2025-02-27 | CAUCE AGUAS ARRIBA: En su mayoría, las márgenes están bien definidas, ya que el terreno es rocoso. Se presenta un caudal torrentoso que transporta material de gran tamaño, lo que podría generar cambios en la estabilidad del cauce en eventos de alta precipitación.
31 | 2025-02-27 | CAUCE AGUAS ABAJO: Márgenes están bien definidas, ya que el terreno es rocoso. Sin embargo, en la margen izquierda aguas abajo se encuentra material de relleno del talud de la carretera, el cual es altamente erosionable. Se presenta un caudal torrentoso que transporta material de gran tamaño, lo que podría generar cambios en la estabilidad del cauce en eventos de alta precipitación.
32 | 2025-02-27 | SEÑAL INFORMATIVA DEL ACCESO IZQUIERDO: Solo se cuenta con un cartel informativo en el acceso izquierdo, indicando el nombre, la longitud y la capacidad máxima del puente. Los postes con picaduras de oxido.

## G.- CONDICION ESTADISTICA
SERVICIO DE CONSULTORIA PARA EL INVENTARIO ESPECIALIZADO DE LA INFRAESTRUCTURA VIAL EN LOS TRAMOS DE LA RED VIAL NACIONAL NO CONCESIONADA
FICHA SCAP
G.1 : CONDICION ESTADISTICA DEL PUENTE
NOMBRE: PUENTE |  |  |  | Ruta: | 0 |  |  |  | PROGRESIVA : |  |  | 30298
tabla 1
CODIGO | DESCRIPCION |  | METRADO | UND. | Factor de Importancia | CALIFICACION (%) | [5 empty] | CONDICION ESTADISTICA DEL PUENTE
[6 empty] | 0 | 1 | 2 | 3 | 4 | 5
[6 empty] | Muy Bueno | Bueno | Satisfactorio | Marginal | Pobre | Muy Pobre |  | REGULAR
[12 empty] | 2.070086 |  | verificaciones
104 | Losa de concreto armado (Refuerzo Transversal) |  | 29.328 | m3 | 0.6 |  | 100 | [6 empty] | 100 | Ok
110 | Viga Principales concreto armado |  | 66.05 | m3 | 1 |  | 90 | 10 | [5 empty] | 100 | Ok
111 | Vigas Secundarias de concreto armado |  | 6.5625 | m3 | 0.8 |  | 100 | [6 empty] | 100 | Ok
202 | Elevación Cuerpo del Estribo de Concreto Armado |  | 120.132 | m3 | 1 |  | 100 | [6 empty] | 100 | Ok
205 | Elevación Alas del Estribo de Concreto Armado |  | 22.26 | m3 | 0.6 |  | 100 | [6 empty] | 100 | Ok
301 | Capa Asfalto |  | 109.2 | m2 | 0.4 |  | 100 | [6 empty] | 100 | Ok
311 | Vereda Concreto |  | 37.44 | m2 | 0.2 |  | 90 |  | 10 |  |  |  |  | 100 | Ok
353 | Barandas de Acero |  | 62.4 | ml | 0.4 |  | 100 | [6 empty] | 100 | Ok
372 | Tuberías PVC |  | 12 | und. | 0.4 |  |  |  | 100 |  |  |  |  | 100 | Ok
401 | Márgenes del río |  | 500 | ml | 0.6 |  | 75 | 25 | [5 empty] | 100 | Ok
402 | Lecho del río |  | 250 | ml | 0.6 |  | 100 | [6 empty] | 100 | Ok
501 | Señalización |  | 1 | und. | 0.2 |  | 100 | [6 empty] | 100 | Ok
511 | Pavimento/Afirmado |  | 70 | m2 | 0.2 |  | 50 |  | 50 |  |  |  |  | 100 | Ok
530 | Visibilidad |  | 40 | ml | 0.2 |  |  | 100 | [5 empty] | 100 | Ok
0
0
0
0
0
0
0
0
0
SI(A26=0," ",BUSCARV(A26,'CONDICION ESTADISTICA'!$B$143:$D$235,3))
tabla 2 |  | AJUSTES DE PORCENTAJE POR UMBRAL (%campo * 100 / %umbral) |  |  |  | 25 | 25 | 25 | 25 | 25 | 3
NRO. |  | DESCRIPCION |  |  |  | CALIFICACION | [5 empty] | OBSERVACIONES
[6 empty] | 0 | 1 | 2 | 3 | 4 | 5
104 |  | Losa de concreto armado (Refuerzo Transversal) |  |  |  | 0 | 400 | 0 | 0 | 0 | 0
110 |  | Viga Principales concreto armado |  |  |  | 0 | 360 | 40 | 0 | 0 | 0
111 |  | Vigas Secundarias de concreto armado |  |  |  | 0 | 400 | 0 | 0 | 0 | 0
202 |  | Elevación Cuerpo del Estribo de Concreto Armado |  |  |  | 0 | 400 | 0 | 0 | 0 | 0
205 |  | Elevación Alas del Estribo de Concreto Armado |  |  |  | 0 | 400 | 0 | 0 | 0 | 0
301 |  | Capa Asfalto |  |  |  | 0 | 400 | 0 | 0 | 0 | 0
311 |  | Vereda Concreto |  |  |  | 0 | 360 | 0 | 40 | 0 | 0
353 |  | Barandas de Acero |  |  |  | 0 | 400 | 0 | 0 | 0 | 0
372 |  | Tuberías PVC |  |  |  | 0 | 0 | 0 | 400 | 0 | 0
401 |  | Márgenes del río |  |  |  | 0 | 300 | 100 | 0 | 0 | 0
402 |  | Lecho del río |  |  |  | 0 | 400 | 0 | 0 | 0 | 0
501 |  | Señalización |  |  |  | 0 | 400 | 0 | 0 | 0 | 0
511 |  | Pavimento/Afirmado |  |  |  | 0 | 200 | 0 | 200 | 0 | 0
530 |  | Visibilidad |  |  |  | 0 | 0 | 400 | 0 | 0 | 0
0 |  | 0 |  |  |  | 0 | 0 | 0 | 0 | 0 | 0
0 |  | 0 |  |  |  | 0 | 0 | 0 | 0 | 0 | 0
0 |  | 0 |  |  |  | 0 | 0 | 0 | 0 | 0 | 0
0 |  | 0 |  |  |  | 0 | 0 | 0 | 0 | 0 | 0
0 |  | 0 |  |  |  | 0 | 0 | 0 | 0 | 0 | 0
0 |  | 0 |  |  |  | 0 | 0 | 0 | 0 | 0 | 0
0 |  | 0 |  |  |  | 0 | 0 | 0 | 0 | 0 | 0
0 |  | 0 |  |  |  | 0 | 0 | 0 | 0 | 0 | 0
0 |  | 0 |  |  |  | 0 | 0 | 0 | 0 | 0 | 0
0 |  | 0 |  |  |  | 0 | 0 | 0 | 0 | 0 | 0
0 |  | 0 |  |  |  | 0 | 0 | 0 | 0 | 0 | 0
0 |  | 0 |  |  |  | 0 | 0 | 0 | 0 | 0 | 0
0 |  | 0 |  |  |  | 0 | 0 | 0 | 0 | 0 | 0
0 |  | 0 |  |  |  | 0 | 0 | 0 | 0 | 0 | 0
0 |  | 0 |  |  |  | 0 | 0 | 0 | 0 | 0 | 0
0 |  | 0 |  |  |  | 0 | 0 | 0 | 0 | 0 | 0
tabla 3 |  | SUMA DE PORCENTAJES AJUSTADOS DE CONDIC PARA C/ELEM (hasta pasar el 100%)
NRO. |  | DESCRIPCION |  |  |  | CALIFICACION
[6 empty] | 0 | 1 | 2 | 3 | 4 | 5
104 |  | Losa de concreto armado (Refuerzo Transversal) |  |  |  | 0 | 400 | 0 | 0 | 0 | 0
110 |  | Viga Principales concreto armado |  |  |  | 0 | 400 | 40 | 0 | 0 | 0
111 |  | Vigas Secundarias de concreto armado |  |  |  | 0 | 400 | 0 | 0 | 0 | 0
202 |  | Elevación Cuerpo del Estribo de Concreto Armado |  |  |  | 0 | 400 | 0 | 0 | 0 | 0
205 |  | Elevación Alas del Estribo de Concreto Armado |  |  |  | 0 | 400 | 0 | 0 | 0 | 0
301 |  | Capa Asfalto |  |  |  | 0 | 400 | 0 | 0 | 0 | 0
311 |  | Vereda Concreto |  |  |  | 0 | 400 | 40 | 40 | 0 | 0
353 |  | Barandas de Acero |  |  |  | 0 | 400 | 0 | 0 | 0 | 0
372 |  | Tuberías PVC |  |  |  | 0 | 0 | 0 | 400 | 0 | 0
401 |  | Márgenes del río |  |  |  | 0 | 0 | 100 | 0 | 0 | 0
402 |  | Lecho del río |  |  |  | 0 | 400 | 0 | 0 | 0 | 0
501 |  | Señalización |  |  |  | 0 | 400 | 0 | 0 | 0 | 0
511 |  | Pavimento/Afirmado |  |  |  | 0 | 0 | 0 | 200 | 0 | 0
530 |  | Visibilidad |  |  |  | 0 | 0 | 400 | 0 | 0 | 0
0 |  | 0 |  |  |  | 0 | 0 | 0 | 0 | 0 | 0
0 |  | 0 |  |  |  | 0 | 0 | 0 | 0 | 0 | 0
0 |  | 0 |  |  |  | 0 | 0 | 0 | 0 | 0 | 0
0 |  | 0 |  |  |  | 0 | 0 | 0 | 0 | 0 | 0
0 |  | 0 |  |  |  | 0 | 0 | 0 | 0 | 0 | 0
0 |  | 0 |  |  |  | 0 | 0 | 0 | 0 | 0 | 0
0 |  | 0 |  |  |  | 0 | 0 | 0 | 0 | 0 | 0
0 |  | 0 |  |  |  | 0 | 0 | 0 | 0 | 0 | 0
0 |  | 0 |  |  |  | 0 | 0 | 0 | 0 | 0 | 0
0 |  | 0 |  |  |  | 0 | 0 | 0 | 0 | 0 | 0
0 |  | 0 |  |  |  | 0 | 0 | 0 | 0 | 0 | 0
0 |  | 0 |  |  |  | 0 | 0 | 0 | 0 | 0 | 0
0 |  | 0 |  |  |  | 0 | 0 | 0 | 0 | 0 | 0
0 |  | 0 |  |  |  | 0 | 0 | 0 | 0 | 0 | 0
0 |  | 0 |  |  |  | 0 | 0 | 0 | 0 | 0 | 0
0 |  | 0 |  |  |  | 0 | 0 | 0 | 0 | 0 | 0
tabla 4 |  | REAJUSTE DE VALORES PARA SUMAR 100% (eliminar valores negativos)
NRO. |  | DESCRIPCION |  |  |  | CALIFICACION
[6 empty] | 0 | 1 | 2 | 3 | 4 | 5 |  |  | verificacion | 0 | 1 | 2 | 3 | 4 | 5
104 |  | Losa de concreto armado (Refuerzo Transversal) |  |  |  | 0 | 100 | 0 | 0 | 0 | 0 |  |  | 100 | -300 | 100 | 0 | 0 | 0 | 0
110 |  | Viga Principales concreto armado |  |  |  | 0 | 60 | 40 | 0 | 0 | 0 |  |  | 100 | -340 | 60 | 40 | 0 | 0 | 0
111 |  | Vigas Secundarias de concreto armado |  |  |  | 0 | 100 | 0 | 0 | 0 | 0 |  |  | 100 | -300 | 100 | 0 | 0 | 0 | 0
202 |  | Elevación Cuerpo del Estribo de Concreto Armado |  |  |  | 0 | 100 | 0 | 0 | 0 | 0 |  |  | 100 | -300 | 100 | 0 | 0 | 0 | 0
205 |  | Elevación Alas del Estribo de Concreto Armado |  |  |  | 0 | 100 | 0 | 0 | 0 | 0 |  |  | 100 | -300 | 100 | 0 | 0 | 0 | 0
301 |  | Capa Asfalto |  |  |  | 0 | 100 | 0 | 0 | 0 | 0 |  |  | 100 | -300 | 100 | 0 | 0 | 0 | 0
311 |  | Vereda Concreto |  |  |  | 0 | 20 | 40 | 40 | 0 | 0 |  |  | 100 | -380 | 20 | 40 | 40 | 0 | 0
353 |  | Barandas de Acero |  |  |  | 0 | 100 | 0 | 0 | 0 | 0 |  |  | 100 | -300 | 100 | 0 | 0 | 0 | 0
372 |  | Tuberías PVC |  |  |  | 0 | 0 | 0 | 100 | 0 | 0 |  |  | 100 | -300 | -300 | -300 | 100 | 0 | 0
401 |  | Márgenes del río |  |  |  | 0 | 0 | 100 | 0 | 0 | 0 |  |  | 100 | 0 | 0 | 100 | 0 | 0 | 0
402 |  | Lecho del río |  |  |  | 0 | 100 | 0 | 0 | 0 | 0 |  |  | 100 | -300 | 100 | 0 | 0 | 0 | 0
501 |  | Señalización |  |  |  | 0 | 100 | 0 | 0 | 0 | 0 |  |  | 100 | -300 | 100 | 0 | 0 | 0 | 0
511 |  | Pavimento/Afirmado |  |  |  | 0 | 0 | 0 | 100 | 0 | 0 |  |  | 100 | -100 | -100 | -100 | 100 | 0 | 0
530 |  | Visibilidad |  |  |  | 0 | 0 | 100 | 0 | 0 | 0 |  |  | 100 | -300 | -300 | 100 | 0 | 0 | 0
0 |  | 0 |  |  |  | 0 | 0 | 0 | 0 | 0 | 0 |  |  | 0 | 0 | 0 | 0 | 0 | 0 | 0
0 |  | 0 |  |  |  | 0 | 0 | 0 | 0 | 0 | 0 |  |  | 0 | 0 | 0 | 0 | 0 | 0 | 0
0 |  | 0 |  |  |  | 0 | 0 | 0 | 0 | 0 | 0 |  |  | 0 | 0 | 0 | 0 | 0 | 0 | 0
0 |  | 0 |  |  |  | 0 | 0 | 0 | 0 | 0 | 0 |  |  | 0 | 0 | 0 | 0 | 0 | 0 | 0
0 |  | 0 |  |  |  | 0 | 0 | 0 | 0 | 0 | 0 |  |  | 0 | 0 | 0 | 0 | 0 | 0 | 0
0 |  | 0 |  |  |  | 0 | 0 | 0 | 0 | 0 | 0 |  |  | 0 | 0 | 0 | 0 | 0 | 0 | 0
0 |  | 0 |  |  |  | 0 | 0 | 0 | 0 | 0 | 0 |  |  | 0 | 0 | 0 | 0 | 0 | 0 | 0
0 |  | 0 |  |  |  | 0 | 0 | 0 | 0 | 0 | 0 |  |  | 0 | 0 | 0 | 0 | 0 | 0 | 0
0 |  | 0 |  |  |  | 0 | 0 | 0 | 0 | 0 | 0 |  |  | 0 | 0 | 0 | 0 | 0 | 0 | 0
0 |  | 0 |  |  |  | 0 | 0 | 0 | 0 | 0 | 0 |  |  | 0 | 0 | 0 | 0 | 0 | 0 | 0
0 |  | 0 |  |  |  | 0 | 0 | 0 | 0 | 0 | 0 |  |  | 0 | 0 | 0 | 0 | 0 | 0 | 0
0 |  | 0 |  |  |  | 0 | 0 | 0 | 0 | 0 | 0 |  |  | 0 | 0 | 0 | 0 | 0 | 0 | 0
0 |  | 0 |  |  |  | 0 | 0 | 0 | 0 | 0 | 0 |  |  | 0 | 0 | 0 | 0 | 0 | 0 | 0
0 |  | 0 |  |  |  | 0 | 0 | 0 | 0 | 0 | 0 |  |  | 0 | 0 | 0 | 0 | 0 | 0 | 0
0 |  | 0 |  |  |  | 0 | 0 | 0 | 0 | 0 | 0 |  |  | 0 | 0 | 0 | 0 | 0 | 0 | 0
0 |  | 0 |  |  |  | 0 | 0 | 0 | 0 | 0 | 0 |  |  | 0 | 0 | 0 | 0 | 0 | 0 | 0
tabla 5 |  | CONDICION ESTADISTICA USANDO EL QUINTO MOMENTO
NRO. |  | DESCRIPCION |  |  |  | CALIFICACION | [5 empty] | Condicion Estadistica Puente
|  |  | suma | raiz5 |  | 0 | 1 | 2 | 3 | 4 | 5 | Factor importancia | contribucion
104 |  | Losa de concreto armado (Refuerzo Transversal) | 1 | 1 |  | 0 | 1 | 0 | 0 | 0 | 0 | 0.6 | 0.6 |  | 1
110 |  | Viga Principales concreto armado | 13.4 | 1.680432 |  | 0 | 0.6 | 12.8 | 0 | 0 | 0 | 1 | 1.680432 |  | 1
111 |  | Vigas Secundarias de concreto armado | 1 | 1 |  | 0 | 1 | 0 | 0 | 0 | 0 | 0.8 | 0.8 |  | 1
202 |  | Elevación Cuerpo del Estribo de Concreto Armado | 1 | 1 |  | 0 | 1 | 0 | 0 | 0 | 0 | 1 | 1 |  | 1
205 |  | Elevación Alas del Estribo de Concreto Armado | 1 | 1 |  | 0 | 1 | 0 | 0 | 0 | 0 | 0.6 | 0.6 |  | 1
301 |  | Capa Asfalto | 1 | 1 |  | 0 | 1 | 0 | 0 | 0 | 0 | 0.4 | 0.4 |  | 1
311 |  | Vereda Concreto | 110.2 | 2.561158 |  | 0 | 0.2 | 12.8 | 97.2 | 0 | 0 | 0.2 | 0.5122315 |  | 1
353 |  | Barandas de Acero | 1 | 1 |  | 0 | 1 | 0 | 0 | 0 | 0 | 0.4 | 0.4 |  | 1
372 |  | Tuberías PVC | 243 | 3 |  | 0 | 0 | 0 | 243 | 0 | 0 | 0.4 | 1.2 |  | 1
401 |  | Márgenes del río | 32 | 2 |  | 0 | 0 | 32 | 0 | 0 | 0 | 0.6 | 1.2 |  | 1
402 |  | Lecho del río | 1 | 1 |  | 0 | 1 | 0 | 0 | 0 | 0 | 0.6 | 0.6 |  | 1
501 |  | Señalización | 1 | 1 |  | 0 | 1 | 0 | 0 | 0 | 0 | 0.2 | 0.2 |  | 1
511 |  | Pavimento/Afirmado | 243 | 3 |  | 0 | 0 | 0 | 243 | 0 | 0 | 0.2 | 0.6 |  | 1
530 |  | Visibilidad | 32 | 2 |  | 0 | 0 | 32 | 0 | 0 | 0 | 0.2 | 0.4 |  | 1
0 |  | 0 | 0 | 0 |  | 0 | 0 | 0 | 0 | 0 | 0 | 0 | 0 |  | 0
0 |  | 0 | 0 | 0 |  | 0 | 0 | 0 | 0 | 0 | 0 | 0 | 0 |  | 0
0 |  | 0 | 0 | 0 |  | 0 | 0 | 0 | 0 | 0 | 0 | 0 | 0 |  | 0
0 |  | 0 | 0 | 0 |  | 0 | 0 | 0 | 0 | 0 | 0 | 0 | 0 |  | 0
0 |  | 0 | 0 | 0 |  | 0 | 0 | 0 | 0 | 0 | 0 | 0 | 0 |  | 0
0 |  | 0 | 0 | 0 |  | 0 | 0 | 0 | 0 | 0 | 0 | 0 | 0 |  | 0
0 |  | 0 | 0 | 0 |  | 0 | 0 | 0 | 0 | 0 | 0 | 0 | 0 |  | 0
0 |  | 0 | 0 | 0 |  | 0 | 0 | 0 | 0 | 0 | 0 | 0 | 0 |  | 0
0 |  | 0 | 0 | 0 |  | 0 | 0 | 0 | 0 | 0 | 0 | 0 | 0 |  | 0
0 |  | 0 | 0 | 0 |  | 0 | 0 | 0 | 0 | 0 | 0 | 0 | 0 |  | 0
0 |  | 0 | 0 | 0 |  | 0 | 0 | 0 | 0 | 0 | 0 | 0 | 0 |  | 0
0 |  | 0 | 0 | 0 |  | 0 | 0 | 0 | 0 | 0 | 0 | 0 | 0 |  | 0
0 |  | 0 | 0 | 0 |  | 0 | 0 | 0 | 0 | 0 | 0 | 0 | 0 |  | 0
14
|  | Número de Elementos del puente |  |  | 14 |  |  |  |  | CALIFICACION |  | RANGO CONDICION
|  | Mayor valor de contribución |  |  | 1.680432 |  |  |  | 0 | MUY BUENO |  | 0.00-0.99
|  | Suma de contribución de todos los elementos |  |  | 10.19266 |  |  |  | 1 | BUENO |  | 1.00-1.99
|  | Contribución remanente: suma - mayor |  |  | 8.512232 |  |  |  | 2 | REGULAR |  | 2.00-2.99
|  | Fracción de contribución remanente |  |  | 0.389654 |  |  |  | 3 | MALO |  | 3.00-3.99
|  | Condicion Estadística del Puente |  |  | 2.070086 |  |  |  | 4 | MUY MALO |  | 4.00-4.99
[9 empty] | 5 | PESIMO |  | 5.00-5.99
| COMENTARIOS : La condición del puente resulta como |  |  |  | REGULAR
27
Note on O14: DEBEN SUMAR 100%

## G.2-CONCLUSIONES
SERVICIO DE CONSULTORIA PARA EL INVENTARIO ESPECIALIZADO DE LA INFRAESTRUCTURA VIAL EN LOS TRAMOS DE LA RED VIAL NACIONAL NO CONCESIONADA
FICHA SCAP
SECCION (G): RESUMEN DE LA CONDICION DEL PUENTE Y RECOMENDACIONES
G.2 : OBSERVACIONES Y RECOMENDACIONES
NOMBRE |  | PUENTE
RUTA |  | 0
PROGRESIVA |  | 30298
OBSERVACIONES |  |  |  | RECOMENDACIONES
ACCIONES NORMATIVAS :
De acuerdo a la evaluación realizada al PUENTE y a los terminos de referencia (Gestión y relevamiento de Puentes); de ser necesario, corresponde realizar acciones normativas.
ACCIONES PREVENTIVAS :
De acuerdo a la evaluación realizada al Puente PUENTE y a los terminos de referencia (Gestión y Relevamiento de Puentes); de ser necesario, corresponde realizar acciones preventivas. |  |  | Se recomienda que se cumpla con las especificaciones técnicas de los materiales y el procedimiento adecuado de las actividades de conservación rutinaria y periodica. Al concluir el periodo de intervención se recomienda programar periódicamente el mantenimiento de los puentes.
ACCIONES EJECUTIVAS :
De la inspeccion realizada podemos indicar las siguientes conclusiones: La evaluación de la condición estadística del PUENTE, efectuada bajo la metodología SCAP señala que el puente se encuentra en la calificación REGULAR requiriéndose realizar el mantenimiento rutinario a fin de mejorar e incrementar su vida útil, a continuacion detallamos las acciones a realizar. |  |  | De la inspección realizada podemos indicar las siguientes conclusiones: Realizar el mantenimiento periodico a fin de mejorar e incrementar la vida útil del PUENTE, a continuacion detallamos las acciones a realizar.
• Limpieza roce y desbroce. • Limpieza de puentes. • Reparación de deterioros superficiales en elementos de concreto. • Reparación de fisuras y grietas en elementos de concreto. • Conservación de barandas. • Conservación de pintado de veredas, sardineles y muros de puentes. |  |  | • Limpieza de superficies de puente de concreto. • Tratamiento con pintura cementicia con aditivo antibacterial. • Pintado de elementos de puentes de concreto. • Ampliación y/o reemplazo de drenajes.
FECHA INSPECCION : |  | 2026-10-13

## AUXILIAR (hidden)
ELLEMENTOS CONFORMANTES DE UN PUENTE Y SU IMPORTANCIA
Item | Codif. Elemento | 1 | Unidad | Factor Importancia | ELEMENTO
1 | 101 | Losa de concreto armado (Refuerzo longitudinal) | m3 | 1 | SUPERESTRUCTURA
2 | 102 | Losa de concreto pretensado (Pretensado Longitudinal) | m3 | 1 | SUPERESTRUCTURA | MACRO
3 | 103 | Losa de Concreto Simple | m3 | 0.6 | SUPERESTRUCTURA
4 | 104 | Losa de concreto armado (Refuerzo Transversal) | m3 | 0.6 | SUPERESTRUCTURA
5 | 105 | Losa de concreto pretensado (Pretensado Transversal) | m3 | 0.6 | SUPERESTRUCTURA
6 | 106 | Plancha Metálica Corrugada | m2 | 0.6 | SUPERESTRUCTURA
7 | 107 | Tablero de Madera | ft.2 | 0.6 | SUPERESTRUCTURA
8 | 110 | Viga Principales concreto armado | m3 | 1 | SUPERESTRUCTURA
9 | 111 | Vigas Secundarias de concreto armado | m3 | 0.8 | SUPERESTRUCTURA
10 | 112 | Vigas Principales de concreto pretensado | m3 | 1 | SUPERESTRUCTURA
11 | 113 | Vigas Secundarias de concreto Pretensado | m3 | 0.8 | SUPERESTRUCTURA
12 | 114 | Vigas Principales de Acero Estructural | kg | 1 | SUPERESTRUCTURA
13 | 115 | Vigas Secundarias de Acero | kg | 0.8 | SUPERESTRUCTURA
14 | 116 | Vigas de Madera | ft.2 | 1 | SUPERESTRUCTURA
15 | 117 | Arriostres de Acero | kg | 0.6 | SUPERESTRUCTURA
16 | 131 | Columnas de concreto armado | m3 | 1 | SUPERESTRUCTURA
17 | 132 | Columnas de concreto pretensado | m3 | 1 | SUPERESTRUCTURA
18 | 133 | Columna de acero estructural | kg | 1 | SUPERESTRUCTURA
19 | 134 | Muros de Concreto Armado | m3 | 1 | SUPERESTRUCTURA
20 | 135 | Muros de Concreto Simple | m3 | 1 | SUPERESTRUCTURA
21 | 136 | Tirante de Concreto Pretensado en pórticos | m3 | 1 | SUPERESTRUCTURA
22 | 137 | Arriostres de Acero | kg | 1 | SUPERESTRUCTURA
23 | 145 | Arco de concreto armado | m3 | 1 | SUPERESTRUCTURA
24 | 146 | Arco de acero estructural | kg | 1 | SUPERESTRUCTURA
25 | 147 | Arriostres de Acero | kg | 0.6 | SUPERESTRUCTURA
26 | 160 | Bridas superior e inferior, Montantes y Diagonales de Acero | kg | 1 | SUPERESTRUCTURA
27 | 161 | Vigas Transversales y Largueros de Acero | kg | 0.8 | SUPERESTRUCTURA
28 | 162 | Arriostres de Acero | kg | 0.6 | SUPERESTRUCTURA
29 | 168 | Estructura Metálica Bailey | und. | 1 | SUPERESTRUCTURA
30 | 180 | Cables Principales de Acero | kg | 1 | SUPERESTRUCTURA
31 | 181 | Barras de Anclaje en puentes colgantes | und. | 1 | SUPERESTRUCTURA
32 | 182 | Torres de Acero | kg | 1 | SUPERESTRUCTURA
33 | 183 | Péndolas de Acero con Sockets | kg | 1 | SUPERESTRUCTURA
34 | 184 | Accesorios (Sillas de Montar, Montura de Péndolas) en ptes colgantes | und. | 1 | SUPERESTRUCTURA
35 | 185 | Vigas de Rigidez | kg | 1 | SUPERESTRUCTURA
36 | 186 | Arriostres de Acero | kg | 0.6 | SUPERESTRUCTURA
37 | 190 | Losa de Concreto Simple | m3 | 0.6 | SUPERESTRUCTURA
38 | 191 | Losa de concreto armado (Refuerzo longitudinal) | m3 | 0.6 | SUPERESTRUCTURA
39 | 192 | Muros de Concreto Simple | m3 | 0.6 | SUPERESTRUCTURA
40 | 193 | Muros de Concreto Armado Alcantarilla | m3 | 0.6 | SUPERESTRUCTURA
41 | 195 | Relleno | m3 | 0.6 | SUPERESTRUCTURA
42 | 196 | Plancha Metálica Corrugada (TMC) | m2 | 1 | SUPERESTRUCTURA
43 | 201 | Elevación Cuerpo del Estribo de Concreto Simple | m3 | 1 | SUBESTRUCTURA
44 | 202 | Elevación Cuerpo del Estribo de Concreto Armado | m3 | 1 | SUBESTRUCTURA
45 | 203 | Elevación Cuerpo del Estribo Madera | ft.2 | 1 | SUBESTRUCTURA
46 | 204 | Elevación Alas del Estribo Concreto Simple | m3 | 0.6 | SUBESTRUCTURA
47 | 205 | Elevación Alas del Estribo de Concreto Armado | m3 | 0.6 | SUBESTRUCTURA
48 | 206 | Elevación Alas del Estribo Madera | ft.2 | 0.6 | SUBESTRUCTURA
49 | 207 | Elevación Cuerpo del Estribo de Mampostería de Piedra | m3 | 1 | SUBESTRUCTURA
50 | 208 | Elevación Alas del Estribo Mampostería de Piedra | m3 | 0.6 | SUBESTRUCTURA
51 | 215 | Zapata de Concreto Simple | m3 | 1 | SUBESTRUCTURA
52 | 216 | Zapata de Concreto armado para Estribos | m3 | 1 | SUBESTRUCTURA
53 | 217 | Zapata de Mampostería de Piedra | m3 | 1 | SUBESTRUCTURA
54 | 220 | Caisson de Concreto Simple | m3 | 1 | SUBESTRUCTURA
55 | 221 | Caisson de Concreto Armado | m3 | 1 | SUBESTRUCTURA
56 | 230 | Pilotes de Concreto Armado | m3 | 1 | SUBESTRUCTURA
57 | 231 | Pilotes de Acero Estructural | kg | 1 | SUBESTRUCTURA
58 | 232 | Pilotes de Madera | ft.2 | 1 | SUBESTRUCTURA
59 | 240 | Elevación de Pilares Concreto Simple | m3 | 1 | SUBESTRUCTURA
60 | 241 | Elevación de Pilares Concreto Armado | m3 | 1 | SUBESTRUCTURA
61 | 242 | Elevación de Pilares de Madera | ft.2 | 1 | SUBESTRUCTURA
62 | 243 | Elevación de Pilares de Manposteria de Piedra | m3 | 1 | SUBESTRUCTURA
63 | 301 | Capa Asfalto | m2 | 0.4 | DETALLES
64 | 302 | Capa Concreto Pobre | m2 | 0.4 | DETALLES
65 | 303 | Tablones de Madera | ft.2 | 0.4 | DETALLES
66 | 311 | Vereda Concreto | m2 | 0.2 | DETALLES
67 | 312 | Vereda Acero | kg | 0.2 | DETALLES
68 | 313 | Vereda de Madera | ft.2 | 0.2 | DETALLES
69 | 321 | Apoyo fijo Neopreno | und. | 0.4 | DETALLES
70 | 322 | Apoyo deslizante de neopreno | und. | 0.4 | DETALLES
71 | 323 | Apoyo Deslizante Acero | und. | 0.4 | DETALLES
72 | 324 | Apoyo articulado de acero | und. | 0.4 | DETALLES
73 | 325 | Apoyo Roller Acero | und. | 0.6 | DETALLES
74 | 326 | Apoyo Rocker Acero | und. | 0.6 | DETALLES
75 | 327 | Apoyo articulado Concreto | und. | 0.6 | DETALLES
76 | 328 | Apoyo Rocker de Concreto | und. | 0.6 | DETALLES
77 | 329 | Apoyo Eslabón y Pin (Vigas Gerber) | und. | 0.6 | DETALLES
78 | 341 | Planchas Deslizantes | ml | 0.4 | DETALLES
79 | 342 | Tipo Peine | ml | 0.4 | DETALLES
80 | 343 | Tipo Compresible / Expandible Celular | ml | 0.4 | DETALLES
81 | 344 | Junta de Expansión, Tipo Compresible / Expandible Sólido | ml | 0.4 | DETALLES
82 | 351 | Barandas de Madera | ml | 0.4 | DETALLES
83 | 352 | Barandas de Concreto | ml | 0.4 | DETALLES
84 | 353 | Barandas de Acero | ml | 0.4 | DETALLES
85 | 354 | Parapeto de Concreto Armado | ml | 0.4 | DETALLES
86 | 355 | Guardavías | ml | 0.4 | DETALLES
87 | 371 | Tuberías Metálicas | und. | 0.4 | DETALLES
88 | 372 | Tuberías PVC | und. | 0.4 | DETALLES
89 | 401 | Márgenes del río | ml | 0.6 | CAUCE
90 | 402 | Lecho del río | ml | 0.6 | CAUCE
91 | 403 | Barrajes | m2 | 0.6 | CAUCE
92 | 404 | Dique | ml | 0.6 | CAUCE
93 | 405 | Proteccion contra socavacion | ml | 0.6 | CAUCE
94 | 406 | Enrocado | ml | 0.6 | CAUCE
95 | 407 | Gaviones | m3 | 0.6 | CAUCE
96 | 410 | Muro de Concreto Simple. | m3 | 0.2 | CAUCE
97 | 411 | Muro de Concreto Armado – Cauce | m3 | 0.2 | CAUCE
98 | 412 | Solado Concreto Simple | m3 | 0.2 | CAUCE
99 | 413 | Solado Concreto | m3 | 0.2 | CAUCE
100 | 501 | Señalización | und. | 0.2 | ACCESOS
101 | 502 | Terraplen | m3 | 0.6 | ACCESOS
102 | 503 | Muro de Concreto Simple – Accesos | m3 | 0.6 | ACCESOS
103 | 504 | Muro de Concreto Armado en accesos | m3 | 0.6 | ACCESOS
104 | 505 | Zapata de Concreto Simple en muros de contención | m3 | 0.6 | ACCESOS
105 | 506 | Zapata de Concreto armado | m3 | 0.6 | ACCESOS
106 | 510 | Guardavías | ml | 0.4 | ACCESOS
107 | 511 | Pavimento/Afirmado | m2 | 0.2 | ACCESOS
108 | 520 | Cunetas de Concreto | ml | 0.2 | ACCESOS
109 | 521 | Cunetas de Tierra | ml | 0.2 | ACCESOS
110 | 525 | Alcantarilla de concreto | ml | 0.2 | ACCESOS
111 | 526 | Alcantarilla de Plancha Corrugada TMC | ml | 0.2 | ACCESOS
112 | 530 | Visibilidad | ml | 0.2 | ACCESOS
Revision

## Hoja1 (hidden)
GUIA PARA LA INSPECCION, EVALUACION Y MANTENIMIENTO DE PUENTES
METODOLOGÍA PARA EVALUACION DE PUENTES
CONDICION ESTADISTICA DE LOS ELEMENTOS Y DEL PUENTE
Algoritmos para el análisis.
En esta sección se describe los principales criterios empleados para las opciones de análisis. Los criterios y metodologías, se utilizan al escribir los códigos.
1 - Concepto de condición estadística
Está sección del presente Manual contiene una explicación y fundamentación ampliada respecto a los procedimientos de cálculo para encontrar un numero que califique la condición, sea de un elemento como del puente.
Se introduce el concepto de condición estadística, como aquel numero que califique la situación del puente y de cada uno de sus elementos. Este valor se deduce de la condición en campo, que corresponde a varios números, expresados en la forma de porcentajes de la situación del elemento en la escala de 0 a 5.
En la condición en campo, la situación del elemento está definida por porcentajes, uno para cada escala. Está condición, está relacionada directamente con las necesidades de reparación o sustitución del elemento.
La condición estadística, corresponde a un solo número que calificaría situación integral del elemento. Es utilizada para el cálculo de la condición del puente, y de ahí para la priorización. Obsérvese que puede darse el caso de varias condiciones de campo que conduzcan a un mismo valor de condición estadística.
En esta sección se describen los criterios y metodologías empleados para las opciones de análisis.
2 - Condición estadística de un elemento
Como se menciono, se introduce el concepto de condición estadística que simplifica en un número, la información de la condición del elemento proveniente, del trabajo de campo.
La condición del elemento evaluada en campo, se expresa, según se ilustra en la Tabla 1, para un puente hipotético, como porcentajes para cada nivel de condición, desde 0 (muy bueno), hasta 5 (muy pobre). Así, el elemento 101, tiene el 10% en calidad satisfactoria, el 40% como bueno y el 50% como muy bueno.
Tabla 1
Ejemplo para la condición de cuatro elementos de un puente, según evaluación de campo.
Porcentajes de la condición para cada elemento
Elemento |  | Nivel de la condición
|  | 5 | 4 | 3 | 2 | 1 | 0 | Total %
|  | Muy pobre | Pobre | Marginal | Satisfactorio | Bueno | Muy Bueno
101 |  | 0 | 0 | 0 | 10 | 40 | 50 | 100
201 |  | 0 | 20 | 20 | 20 | 20 | 20 | 100
301 |  | 10 | 20 | 50 | 20 | 0 | 0 | 100
401 |  | 2 | 10 | 28 | 30 | 20 | 10 | 100
501 |  | 0 | 0 | 40 | 30 | 20 | 10 | 100
La intención es expresar está situación dispersa, en un solo número que represente la condición global de cada elemento. EI procedimiento adoptado por el SCAP, es como sigue:
UNIDAD GERENCIAL DE CONSERVACION | [7 empty] | 192
AREA DE CONSERVACION DE PUENTES
GUIA PARA LA INSPECCION, EVALUACION Y MANTENIMIENTO DE PUENTES
2.1 | EI primer paso corresponde a ajustar la distribución de porcentajes, a condiciones umbral. Este ajuste se basa en la percepción, de que si un porcentaje significativo de un elemento está en un nivel dado de condición, entonces el elemento debiera ser evaluado como si totalmente estuviera en esa condición. EI proceso de ajuste corresponde a dividir el porcentaje de distribución de campo por aquel del umbral, y multiplicar el resultado por 100.
Adoptamos un umbral del 3% para el nivel de condición 5, y 25% para los otros estados. Esto significa, por ejemplo, que basta que el 3% del elemento este en la condición 5 (muy pobre), para considerar está situación como la del total del elemento.
Igualmente, si el 25% del elemento está en la condición 4 (pobre), está será la condición del elemento.
El resultado del primer paso para el ejemplo, se muestra en la siguiente Tabla 2.
Tabla 2
Ajustes según porcentaje de umbral (%campo * 100 / %umbral)
Porcentajes ajustados de la condición para cada elemento
Elemento |  | Nivel de la condición
|  | 5 | 4 | 3 | 2 | 1 | 0 |  | 5 | 4 | 3 | 2 | 1 | 0
|  | Muy pobre | Pobre | Marginal | Satisfactorio | Bueno | Muy Bueno |  | Muy pobre | Pobre | Marginal | Satisfactorio | Bueno | Muy Bueno
101 |  | 0 | 0 | 0 | 40 | 160 | 200 |  | 0 | 0 | 0 | 40 | 200 | 400
201 |  | 0 | 80 | 80 | 80 | 80 | 80 |  | 0 | 80 | 160 | 240 | 320 | 400
301 |  | 333 | 80 | 200 | 80 | 0 | 0 |  | 333 | 413 | 613 | 693 | 693 | 693
401 |  | 66 | 40 | 112 | 120 | 80 | 40 |  | 66 | 106 | 218 | 338 | 418 | 458
501 |  | 0 | 0 | 160 | 120 | 80 | 40 |  | 0 | 0 | 160 | 280 | 360 | 400
2.2 | En el segundo paso, se acumulan los porcentajes ajustados, desde la condición más pobre a aquella muy buena. La suma se detiene al sobrepasar 100%.
Es importante considerar que el proceso debe efectuarse desde la condición más desfavorable, desde la 5 a la 0. Se establece un criterio conservador al cálculo de la condición estadística del elemento.
EI resultado se presenta en la Tabla 3.
Tabla 3
Suma por elemento comenzando por la condición 5 hasta que la suma exceda de 100%
Suma de porcentajes ajustados de la condición para cada elemento
Elemento |  | Nivel de la condición
|  | 5 | 4 | 3 | 2 | 1 | 0 |  | 5 | 4 | 3 | 2 | 1 | 0
|  | Muy pobre | Pobre | Marginal | Satisfactorio | Bueno | Muy Bueno |  | Muy pobre | Pobre | Marginal | Satisfactorio | Bueno | Muy Bueno
101 |  | 0 | 0 | 0 | 40 | 200 | 0 |  | 0 | 0 | 0 | 40 | 240 | 240
201 |  | 0 | 80 | 160 | 0 | 0 | 0 |  | 0 | 80 | 240 | 240 | 240 | 240
301 |  | 333 | 0 | 0 | 0 | 0 | 0 |  | 333 | 333 | 333 | 333 | 333 | 333
401 |  | 66 | 106 | 0 | 0 | 0 | 0 |  | 66 | 172 | 172 | 172 | 172 | 172
501 |  | 0 | 0 | 160 | 0 | 0 | 0 |  | 0 | 0 | 160 | 160 | 160 | 160
2.3 | Como tercer paso, los porcentajes son reajustados nuevamente, tal que la suma sea igual a 100, que corresponde al total del elemento. EI resultado se muestra en la Tabla 4. Se obtiene así, la condición de umbral.
UNIDAD GERENCIAL DE CONSERVACION | [7 empty] | 193
AREA DE CONSERVACION DE PUENTES
GUIA PARA LA INSPECCION, EVALUACION Y MANTENIMIENTO DE PUENTES
Tabla 4
Reajuste de valores hasta sumar 100% desde la condicón más desfavorable
Porcentajes , según ajuste final, de la condición para cada elemento
Elemento |  | Nivel de la condición
|  | 5 | 4 | 3 | 2 | 1 | 0 | Total %
|  | Muy pobre | Pobre | Marginal | Satisfactorio | Bueno | Muy Bueno
101 |  | 0 | 0 | 0 | 40 | 60 | 0 | 100
201 |  | 0 | 80 | 20 | 0 | 0 | 0 | 100
301 |  | 100 | 0 | 0 | 0 | 0 | 0 | 100
401 |  | 66 | 34 | 0 | 0 | 0 | 0 | 100
501 |  | 0 | 0 | 100 | 0 | 0 | 0 | 100
2.4 | Para el último paso, se requiere reducir está condición de umbral a un solo numero que constituirá precisamente la condición estadística del elemento. Se adopta un criterio para la obtención de un promedio pesado por elemento. A fin de darle mayor participación o peso a los valores más desfavorables, se está usando el denominado quinto momento en estadística. Se obtiene de la siguiente manera:
| • | Los productos del nivel de condición de umbral (elevado a la quinta) por el porcentaje ajustado (entre 100).
| • | La suma de estos productos.
| • | La raíz quinta de esta suma.
EI procedimiento se ilustra en la Tabla 5.
Tabla 5
Condición estadística de cada elemento, utilizando el quinto momento
Valor a nivel de condición a la quinta por el porcentaje reajustado
Elemento |  | Nivel de la condición
|  | 5 | 4 | 3 | 2 | 1 | 0 | Condición estadística
|  | Muy pobre | Pobre | Marginal | Satisfactorio | Bueno | Muy Bueno
101 |  | 0 | 0 | 0 | 12.8 | 0.6 | 0 | 1.68
201 |  | 0 | 819.2 | 48.6 | 0 | 0 | 0 | 3.87
301 |  | 3125 | 0 | 0 | 0 | 0 | 0 | 5
401 |  | 2062.5 | 348.16 | 0 | 0 | 0 | 0 | 4.75
501 |  | 0 | 0 | 243 | 0 | 0 | 0 | 3
EI resultado final es la condición estadística por elemento. Para efectos comparativos, considérese el elemento 101 del ejemplo:
| • | En la condición de campo, la calificación era la siguiente: 10% en la condición 2, el 40% en la condición 1, y el 50% en la condición 0.
| • | En la condición estadística, la calificación es de 1.68 (intermedia entre las condiciones 1 y 2). Esto muestra el carácter adecuadamente conservador del procedimiento.
3 - Condición estadística del puente
A partir del cálculo de la condición estadística de los elementos, será posible calcular la condición estadística para el puente.
EI método que se está utilizando es el siguiente:
UNIDAD GERENCIAL DE CONSERVACION | [7 empty] | 194
AREA DE CONSERVACION DE PUENTES
GUIA PARA LA INSPECCION, EVALUACION Y MANTENIMIENTO DE PUENTES
| • | Se determina el número de elementos del puente (N)
| • | Se determina el factor de importancia que el elemento tiene en relación con el puente.
| • | Se multiplica la condición estadística de cada elemento, por su correspondiente factor de importancia. Este producto es denominado contribución del elemento al puente.
| • | Se identifica el mayor valor entre la contribución de los elementos. Se tiene la mayor contribución.
| • | La contribución remanente se obtiene como la suma de la contribución de los otros elementos.
| • | La fracción de la contribución remanente, se obtiene como la contribución remanente, dividida entre el producto de la mayor contribución por el número de elementos menos 1.
| • | La condición estadística del puente, se obtiene como la suma de la mayor contribución y la fracción de la contribución remanente.
Tabla 6
Condición Estadística del Puente
Elemento |  | Condición estadística del elemento | Factor de importancia del elemento | Contribución del elemento al puente | Condición estadística del puente
101 |  | 1.68 | 1 | 1.68 | 4.3
201 |  | 3.87 | 1 | 3.87
301 |  | 5 | 0.6 | 3
401 |  | 4.75 | 0.4 | 1.9
501 |  | 3 | 0 | 0
|  | Numero de elementos |  | 5
|  | Mayor |  | 3.87
|  | Sumatoria |  | 10.45
|  | Suma-mayor |  | 6.58
EI procedimiento se ilustra con un ejemplo en la Tabla 6. Aquí, el elemento 201 es el de mayor contribución. Tiene una condición estadística de 3.87. La resultante para el puente es de 4.25.
Según el procedimiento, se reconoce como predominante al elemento con la mayor contribución. A está mayor contribución, se agrega una proporción de la contribución de los otros elementos.
EI factor de importancia, que se emplea en el procedimiento, corresponde a un numero entre 0 y 1. De esta suerte, todo elemento esencial, tendrá un factor de importancia igual a 1. Para un factor de importancia de 0.6, la máxima contribución estará dada por el valor 0.6*5 = 3.
4 - Factor de Importancia en elementos conformates de puentes
Relación de elementos conforme la metodología SCAP, incluida en el anexo 4 de la Guia de Inspección, Evaluación y Mantenimiento de Puentes elaboradas por el Área de Conservación de Puentes de la Unidad Gerencial de Conservacion de PVN.
Item | Codif. Elemento |  | Elemento |  |  |  |  | Factor Importancia
1 | Elemento Nº 101 : |  | Losa de concreto armado (Refuerzo longitudinal) |  |  |  |  | 1
2 | Elemento Nº 104 : |  | Losa de concreto armado (Refuerzo Transversal) |  |  |  |  | 1
3 | Elemento Nº 102 : |  | Losa de concreto pretensado (Pretensado Longitudinal) |  |  |  |  | 1
4 | Elemento Nº 105 : |  | Losa de concreto pretensado (Pretensado Transversal) |  |  |  |  | 1
UNIDAD GERENCIAL DE CONSERVACION | [7 empty] | 195
AREA DE CONSERVACION DE PUENTES
GUIA PARA LA INSPECCION, EVALUACION Y MANTENIMIENTO DE PUENTES
Item | Codif. Elemento |  | Elemento |  |  |  |  | Factor Importancia
5 | Elemento Nº 103: |  | Losa de Concreto Simple |  |  |  |  | 1
6 | Elemento Nº 106: |  | Plancha Metálica Corrugada |  |  |  |  | 1
7 | Elemento Nº 107 : |  | Tablero de Madera |  |  |  |  | 1
8 | Elemento Nº 110: |  | Viga Principales concreto armado |  |  |  |  | 1
9 | Elemento Nº 111: |  | Vigas Secundarias de concreto armado |  |  |  |  | 1
10 | Elemento Nº 112 : |  | Vigas Principales de concreto pretensado |  |  |  |  | 1
11 | Elemento Nº 113: |  | Vigas Secundarias de concreto Pretensado |  |  |  |  | 1
12 | Elemento Nº 114: |  | Vigas Principales de Acero Estructural |  |  |  |  | 1
13 | Elemento Nº 115: |  | Vigas Secundarias de Acero |  |  |  |  | 1
14 | Elemento Nº 161: |  | Vigas Transversales y Largueros de Acero |  |  |  |  | 1
15 | Elemento Nº 116 : |  | Vigas de Madera |  |  |  |  | 1
16 | Elemento Nº 117: |  | Arriostres de Acero |  |  |  |  | 1
17 | Elemento Nº 131 : |  | Columnas de concreto armado |  |  |  |  | 1
18 | Elemento Nº 132 : |  | Columnas de concreto pretensado |  |  |  |  | 1
19 | Elemento Nº 133 : |  | Columna de acero estructural |  |  |  |  | 1
20 | Elemento Nº 134 : |  | Muros de Concreto Armado |  |  |  |  | 1
21 | Elemento Nº 135 : |  | Muros de Concreto Simple |  |  |  |  | 1
22 | Elemento Nº 136 : |  | Tirante de Concreto Pretensado en pórticos |  |  |  |  | 1
23 | Elemento Nº 145 : |  | Arco de concreto armado |  |  |  |  | 1
24 | Elemento Nº 146 : |  | Arco de acero estructural |  |  |  |  | 1
25 | Elemento Nº 160: |  | Bridas superior e inferior, Montantes y Diagonales de Acero |  |  |  |  | 1
26 | Elemento Nº 168 : |  | Estructura Metálica Bailey |  |  |  |  | 1
27 | Elemento Nº 180: |  | Cables Principales de Acero |  |  |  |  | 1
28 | Elemento Nº 181: |  | Barras de Anclaje en puentes colgantes |  |  |  |  | 1
29 | Elemento Nº 182 : |  | Torres de Acero |  |  |  |  | 1
30 | Elemento Nº 183: |  | Péndolas de Acero con Sockets |  |  |  |  | 1
31 | Elemento Nº 184: |  | Accesorios (Sillas de Montar, Montura de Péndolas) en ptes colgantes |  |  |  |  | 1
32 | Elemento Nº 185: |  | Vigas de Rigidez |  |  |  |  | 1
33 | Elemento Nº 186: |  | Arriostres de Acero |  |  |  |  | 1
34 | Elemento Nº 190 : |  | Losa de Concreto Simple |  |  |  |  | 1
35 | Elemento Nº 191 : |  | Losa de concreto armado (Refuerzo longitudinal) |  |  |  |  | 1
36 | Elemento Nº 192 : |  | Muros de Concreto Simple |  |  |  |  | 1
37 | Elemento Nº 193 : |  | Muros de Concreto Armado Alcantarilla |  |  |  |  | 1
38 | Elemento Nº 196: |  | Plancha Metálica Corrugada (TMC) |  |  |  |  | 1
39 | Elemento Nº 201 : |  | Elevación Cuerpo del Estribo de Concreto Simple |  |  |  |  | 1
40 | Elemento Nº 204 : |  | Elevación Alas del Estribo Concreto Simple |  |  |  |  | 1
41 | Elemento Nº 240 : |  | Elevación de Pilares Concreto Simple |  |  |  |  | 1
42 | Elemento Nº 202: |  | Elevación Cuerpo del Estribo de Concreto Armado |  |  |  |  | 1
43 | Elemento Nº 205: |  | Elevación Alas del Estribo de Concreto Armado |  |  |  |  | 1
44 | Elemento Nº 241: |  | Elevación de Pilares Concreto Armado |  |  |  |  | 1
45 | Elemento Nº 203 : |  | Elevación Cuerpo del Estribo Madera |  |  |  |  | 1
46 | Elemento Nº 206 : |  | Elevación Alas del Estribo Madera |  |  |  |  | 1
47 | Elemento Nº 207 : |  | Elevación Cuerpo del Estribo de Mampostería de Piedra |  |  |  |  | 1
48 | Elemento Nº 208: |  | Elevación Alas del Estribo Mampostería de Piedra |  |  |  |  | 1
49 | Elemento Nº 215: |  | Zapata de Concreto Simple |  |  |  |  | 1
50 | Elemento Nº 216: |  | Zapata de Concreto armado para Estribos |  |  |  |  | 1
51 | Elemento Nº 217 : |  | Zapata de Mampostería de Piedra |  |  |  |  | 1
52 | Elemento Nº 220 : |  | Caisson de Concreto Simple |  |  |  |  | 1
53 | Elemento Nº 221 : |  | Caisson de Concreto Armado |  |  |  |  | 1
54 | Elemento Nº 230: |  | Pilotes de Concreto Armado |  |  |  |  | 1
55 | Elemento Nº 231: |  | Pilotes de Acero Estructural |  |  |  |  | 1
56 | Elemento Nº 232: |  | Pilotes de Madera |  |  |  |  | 1
57 | Elemento Nº 242 : |  | Elevación de Pilares de Madera |  |  |  |  | 1
UNIDAD GERENCIAL DE CONSERVACION | [7 empty] | 196
AREA DE CONSERVACION DE PUENTES
GUIA PARA LA INSPECCION, EVALUACION Y MANTENIMIENTO DE PUENTES
Item | Codif. Elemento |  | Elemento |  |  |  |  | Factor Importancia
58 | Elemento Nº 301 : |  | Capa Asfalto |  |  |  |  | 0.6
59 | Elemento Nº 302 : |  | Capa Concreto Pobre |  |  |  |  | 0.6
60 | Elemento Nº 303 : |  | Tablones de Madera |  |  |  |  | 0.6
61 | Elemento Nº 311 : |  | Vereda Concreto |  |  |  |  | 0.6
62 | Elemento Nº 313: |  | Vereda de Madera |  |  |  |  | 0.6
63 | Elemento Nº 321 : |  | Apoyo fijo Neopreno |  |  |  |  | 0.6
64 | Elemento Nº 322 : |  | Apoyo deslizante de neopreno |  |  |  |  | 0.6
65 | Elemento Nº 323 : |  | Apoyo Deslizante Acero |  |  |  |  | 0.6
66 | Elemento Nº 325 : |  | Apoyo Roller Acero |  |  |  |  | 0.6
67 | Elemento Nº 326 : |  | Apoyo Rocker Acero |  |  |  |  | 0.6
68 | Elemento Nº 324 : |  | Apoyo articulado de acero |  |  |  |  | 0.6
69 | Elemento Nº 327 : |  | Apoyo articulado Concreto |  |  |  |  | 0.6
70 | Elemento Nº 328: |  | Apoyo Rocker de Concreto |  |  |  |  | 0.6
71 | Elemento Nº 329: |  | Apoyo Eslabón y Pin (Vigas Gerber) |  |  |  |  | 0.6
72 | Elemento Nº 341 : |  | Planchas Deslizantes |  |  |  |  | 0.6
73 | Elemento Nº 342 : |  | Tipo Peine |  |  |  |  | 0.6
74 | Elemento Nº 343 : |  | Tipo Compresible / Expandible Celular |  |  |  |  | 0.6
75 | Elemento Nº 344 : |  | Junta de Expansión, Tipo Compresible / Expandible Sólido |  |  |  |  | 0.6
76 | Elemento Nº 351: |  | Barandas de Madera |  |  |  |  | 0.6
77 | Elemento Nº 352: |  | Barandas de Concreto |  |  |  |  | 0.6
78 | Elemento Nº 353 : |  | Barandas de Acero |  |  |  |  | 0.6
79 | Elemento Nº 354: |  | Parapeto de Concreto Armado |  |  |  |  | 0.6
80 | Elemento Nº 355: |  | Guardavías |  |  |  |  | 0.6
81 | Elemento Nº 401 : |  | Márgenes del río |  |  |  |  | 0.4
82 | Elemento Nº 402 : |  | Lecho del río |  |  |  |  | 0.4
83 | Elemento Nº 406 : |  | Enrocado |  |  |  |  | 0.4
84 | Elemento Nº 410 : |  | Muro de Concreto Simple. |  |  |  |  | 0.4
85 | Elemento Nº 411: |  | Muro de Concreto Armado – Cauce |  |  |  |  | 0.4
86 | Elemento Nº 412: |  | Solado Concreto Simple |  |  |  |  | 0.4
87 | Elemento Nº 413 : |  | Solado Concreto |  |  |  |  | 0.4
88 | Elemento Nº 501 : |  | Señalización |  |  |  |  | 0
89 | Elemento Nº 503 : |  | Muro de Concreto Simple – Accesos |  |  |  |  | 0
90 | Elemento Nº 504: |  | Muro de Concreto Armado en accesos |  |  |  |  | 0
91 | Elemento Nº 505: |  | Zapata de Concreto Simple en muros de contención |  |  |  |  | 0
92 | Elemento Nº 506 : |  | Zapata de Concreto armado |  |  |  |  | 0
93 | Elemento Nº 526: |  | Alcantarilla de Plancha Corrugada TMC |  |  |  |  | 0
UNIDAD GERENCIAL DE CONSERVACION | [7 empty] | 197
AREA DE CONSERVACION DE PUENTES

## Hoja3 (hidden)
UBICACIÓN GENERAL DEL PUENTE
Distrito: | Matalaque
Provincia: | LIMA
Departamento Político: | LIMA
Departamento Vial: | LIMA
Ruta: | 0
Tipo de Ruta: | Nacional
Tramo: | 0
Progresiva: | 30298
Puente: | PUENTE
DESCRIPCION DE LA SUPERESTRUCTURA
Tipo: | Losa con Vigas
Material: | Concreto armado
N° de vanos: | 1
Condición de borde: | Empotrado
Longitud Total: | 31.2
Calzada: | Concreto Pobre
N° Vías: | 1
Sobre Carga Diseño: | 0
Espesor de Losa: | 0.2
Eje de Viga(s) | 4
Altura de Viga(s) | 1.65-2.95m
N° Vigas | 2
DESCRIPCCION DE LA INFRAESTRUCTURA
Estribos: | Portico
Pilares: | No aplica